## Construnario
Cód. Producto | Cód. Fabricante | Cód. EAN | Título Producto | Descripción producto | Descripción técnica del producto | Cantidad | Unidad | PVP | Imágenes | Adjuntos | Ficha en Construnario
Yesos
YG0607 |  |  | Yeso negro de Yesos Juárez. Saco de 20 kg | Saco de yeso negro (YG) de Yesos Juárez. Características generales: - Rápido fraguado. - Textura adecuada para reglado, levantar tabiques, etc. - Granulometría gruesa. Características técnicas: - Índice de pureza: 81%. - Relación A/Y: 0.7%. - Tiempo de fraguado: 8-20 min. - Resistencia mecánica a flexotracción: 22-26 kg/cm². - Retención máxima tamiz 0,2 mm: 43%. Métodos de ensayo realizados según las normas UNE 102.031 y 102.032 y UNE 7050. Los resultados técnicos corresponden a valores medios de fabricación. |  | 0 | u | 0 | https://www.construnario.com/bc3/513/YG_Calidad_Controlada.jpg |  | https://www.construnario.com/diccionario/ficha_producto.aspx?id=31285
YF0607 |  |  | Yeso blanco de Yesos Juárez. Saco de 17 kg | Saco 17 kg de yeso blanco (YF) de Yesos Juárez. Características generales: - Rápido fraguado. - Enlucido y secado rápido y uniforme. - Granulometría fina. Características técnicas: - Índice de pureza: 83%. - Relación A/Y: 0,8%. - Tiempo de fraguado: 8-20 min. - Resistencia mecánica a flexotracción: 31-35 Kg/cm². - Retención máxima tamiz 0,2 mm: 6%. Métodos de ensayo realizados según las normas UNE 102.031 y 102.032 y UNE 7050. Los resultados técnicos corresponden a valores medios de fabricación. |  | 0 | u | 0 | https://www.construnario.com/bc3/513/YF_Yeso_Blanco.jpg |  | https://www.construnario.com/diccionario/ficha_producto.aspx?id=31286
YG-L0607 |  |  | Yeso fraguado controlado de Yesos Juárez. Saco de 20 kg | Saco 20 kg de yeso fraguado controlado (YG-L) de Yesos Juárez. Características generales: - Fácil trabajabilidad y gran rendimiento, gracias a su adecuada aditivación. - Fraguado controlado. - Granulometría gruesa. Características técnicas: - Índice de pureza: 81%. - Relación A/Y: 0,7%. - Tiempo de fraguado: 10-60 min. - Resistencia mecánica a flexotracción: 20-23 Kg/cm³. - Retención máxima tamiz 0,2 mm: 41%. Métodos de ensayo realizados según las normas UNE 102.031 y 102.032 y UNE 7050. Los resultados técnicos corresponden a valores medios de fabricación. |  | 0 | u | 0 | https://www.construnario.com/bc3/513/YG-L_Fraguado_Controlado.jpg |  | https://www.construnario.com/diccionario/ficha_producto.aspx?id=31287
YF-L0607 |  |  | Yeso blanco controlado de Yesos Juárez. Ssaco de 17 kg | Saco 17 kg de yeso blanco controlado (YF-L) de Yesos Juárez. Características generales: - Fácil trabajabilidad y perfecto acabado. - Alto índice de blancura. - Granulometría fina. Características técnicas: - Índice de pureza: 83%. - Relación A/Y: 0,8%. - Tiempo de fraguado: 10-35 min. - Resistencia mecánica a flexotracción: 28-32 kg/cm³. - Retención máxima tamiz 0,2 mm: 5%. Métodos de ensayo realizados según las normas UNE 102.031 y 102.032 y UNE 7050. Los resultados técnicos corresponden a valores medios de fabricación. |  | 0 | u | 0 | https://www.construnario.com/bc3/513/YF-L_Fraguado_Controlado.jpg |  | https://www.construnario.com/diccionario/ficha_producto.aspx?id=31288